## 27.11
KẾT QUẢ THÍ NGHIỆM VỮA | [7 empty] | HĐKT Số: 1121/2021/HĐKT/CN319.8-GLB
2021-11-27
Chủ đầu tư |  |  | CÔNG TY TNHH JAPFA COMFEED VIỆT NAM - CHI NHÁNH BÌNH PHƯỚC 3
Nhà thầu thi công |  |  | TỔNG CÔNG TY 319 BỘ QUỐC PHÒNG
Dự án |  |  | NHÀ MÁY GIẾT MỔ VÀ CHẾ BIẾN THỊT JAPFA CHI NHÁNH BÌNH PHƯỚC 3
Gói thầu |  |  | TỔNG THẦU THI CÔNG HẠNG MỤC KIẾN TRÚC, KẾT CẤU, CƠ ĐIỆN NHÀ MÁY GIẾT MỔ VÀ CHẾ BIẾN THỊT JAPFA CHI NHÁNH BÌNH PHƯỚC 3 - GIAI ĐOẠN 1
Địa điểm |  |  | LÔ B6-1, B6-2, B6-3, B6-4 KHU CÔNG NGHIỆP MINH HƯNG - SIKICO, XÃ ĐỒNG NƠ, HUYỆN HỚN QUẢN,TỈNH BÌNH PHƯỚC
Hạng mục |  |  | TƯỜNG RÀO HR1
Mẫu thử/cấu kiện |  |  | VỮA XÂY TƯỜNG TUYẾN COS ĐỈNH (+58.31 - +59.12) ĐƯỜNG N1
Mác yêu cầu |  |  | 7.5 | N/mm2
Tiêu chuẩn TN |  |  | TCVN 3121 - 2003; TCVN 4314 - 2003
Thiết bị TN |  |  | MÁY NÉN VỮA; BỘ GÁ, UỐN NÉN; THƯỚC LÁ…
KẾT QUẢ NÉN MẪU | [10 empty] | R7 |  | R28 |  | 0.6333333
STT | Kích thước mẫu (cm) | Ngày đúc mẫu | Ngày nén mẫu | Tuổi mẫu (ngày) | Lực uốn (N) | Cường độ uốn (N/mm2) | Lực nén (N) | Cường độ nén (N/mm2) | Cường độ trung bình (N/mm2) | Kết quả | UỐN | NÉN | UỐN | NÉN
1 | 4 x 4 x 16 | 2021-11-27 | 2021-12-25 | 28 | 2090 | 4.8984375 | 12670 | 7.91875 | 8.584375 | 114.4583 | 1620 | 11060 | 2310 | 13440
2 | [6 empty] | 13600 | 8.5 |  |  |  | 10670 |  | 12220
3 |  |  |  |  | 2100 | 4.921875 | 14240 | 8.9 |  | Mác yêu cầu | 1730 | 9970 | 2230 | 13190
4 | [6 empty] | 13640 | 8.525 |  |  |  | 10860 |  | 12940
5 |  |  |  |  | 1970 | 4.6171875 | 14160 | 8.85 |  |  | 1600 | 10790 | 2100 | 14210
6 | [6 empty] | 14100 | 8.8125 |  |  |  | 10220 |  | 12420
2021-12-25
| TƯ VẤN GIÁM SÁT | [5 empty] | NHÀ THẦU THI CÔNG
ĐD. NGƯỜI THÍ NGHIỆM |  |  |  | TT THÍ NGHIỆM VLXD |  |  |  | CÔNG TY CỔ PHẦN KIỂM ĐỊNH CHẤT LƯỢNG XD TOÀN CẦU
NGUYỄN VĂN CHIẾN |  |  |  | TP. LINH VĂN THỰC |  |  |  | PGĐ. LÊ VĂN NGA
1. Kết quả chỉ có giá trị với mẫu do khách hàng mang đến, không có mẫu lưu tại PTN, kết quả có các bên cùng nhau chứng kiến
2. Thông tin do đơn vị yêu cầu cung cấp, không được phép sao lưu kết quả nếu không được sự đồng ý của PTN
Formulas:
Ngày nén mẫu = [Ngày đúc mẫu]+[Tuổi mẫu (ngày)]
XD
LAS 508
CÔNG TY CỔ PHẦN KIỂM ĐỊNH CHẤT LƯỢNG XÂY DỰNG TOÀN CẦU
GLOBAL CONSTRUCTION QUALITY INSPECTION JOINT STOCK COMPANY
Trụ sở: Số 9 LK 18 KĐT Văn Khê, P. La Khê, Q. Hà Đông, TP. Hà Nội, Việt Nam
TRUNG TÂM THÍ NGHIỆM VÀ KIỂM ĐỊNH CHẤT LƯỢNG VLXD LAS - XD508
VPDG: Số 24 Liền kề 4 KĐT Đại Thanh, huyện Thanh Trì, TP Hà Nội
Tel: 0988 995 332 - Email: thinghiemvlxd@gmail.com - Website: thinghiemvlxd.vn